## 材料明细表
MXSC 上海贤达美尔森 过程设备有限公司 |  |  |  | 材料请购及工艺路线表 Bill of Material Purchase Requisition & Process Routing | [14 empty] | 文件号Doc.No. | BOM-17-0031GI-1~-6
[19 empty] | 修改号Rev. | 1
工作令 Job No. |  | 17-0031GI-1~-6 |  | 图号/位号 DWG.No/ITEM No | 17G022E/0601-E-305A~F | 产品名称 Product Name | 气提塔再沸器 NC516S-2B-1PP/1SP | [11 empty] | 制造台数 QTY. | 6
要求及说明 Description & Requirements: PFA料单（阴影部分有修改） | [18 empty] | 项目名称 Item Name | 四川和邦生物
[19 empty] | 合同号 Project No. | 0014-17
[19 empty] | 编制 Prepared | 2017.12.22
*(1) 1.下料Cutting；2.刨坡口Groove；3.卷板Rolling；4.焊接Welding；5.矫圆Re-Rolling；6.划线开孔Opening； 7.金加工Machine；8.无损探伤NDE；9.热处理H.T.；10.外购Purchase；11.外协Subcontract；12.锻Forging。 *(2) ★-主要受压元件Major Pressure Part。； △-受压件Pressure Part。 | [18 empty] | 审核 Reviewed | 2017.12.22
序号 No. | 标记*(2) Mark | 物料分类 Mat. Cat. | 零件名称 Part Name | 材料标准号 Material Specification | 材料级别 Material Grade | 规 格 Required Size | 处理工艺 Processing Type | 特殊处理 Special Treatment | 工艺下料尺寸 Process Size(mm) |  |  |  |  | 密度 Density | 下料说明 Process Remark | 单台数量 Unit QTY. | 备件数量 Spare Part QTY. | 材料请购单号 M. R. No. | 工艺路线*(1) Process Route | 制造标准号 MFR.Std. | 材料编号 Pur.Mat Label
[9 empty] | 长A | 宽/直径/ 型钢高度B | 厚/高/ 型钢厚（高度方向）C | 型钢 （宽度）D | 型钢厚 （宽度方向）E
7-2 |  | PL-板材 Plate | 衬里 |  | PFA+背覆玻璃纤维 | δ=3 | 无 | N | 1690 | 845 | 3 |  |  | 2120 | 环板 ф845/ф420x3 | 1 |  |  | 1 |  | PL70400N00300

## 材料类别
PL-板材 Plate | 板材
TS-无缝换热管Seamless Tube | 管材
TW-焊接换热管 Welded Tube | 管材
PS-无缝管件 Seamless Pipe | 管材
PW-焊接管件 Welded Pipe | 管材
FGP-锻件外购 forging | 特定型材
FGM-锻件半成品 forging | 特定型材
FLP-法兰/法兰盖外购 flange/blind flange | 特定型材
FLM-法兰/法兰盖半成品 flange/blind flange | 特定型材
EJP-膨胀节外购 expansion joint | 特定型材
EJM-膨胀节半成品 expansion joint | 特定型材
FHP-成形封头外购 formed head | 特定型材
GFP-垫片/紧固件外购 gasket/fastener | 特定型材 | 如：螺栓/螺柱、螺母、垫圈、垫片等等
PFP-管件外购 pipe fittings | 特定型材 | 如：弯头、三通、四通、异径管、管帽、翻边短节等等
RIVET-铆钉 | 铆钉
WIP-小五金外购 wires | 特定型材 | 如：卡簧、开口销等等
OOP-其他外购零部件 other outsourcing parts | 特定型材 | 如：格栅、丝网、视镜、阀门等等
RO-圆钢 Bar steel | 圆钢
HA-角钢 Angle steel | 型钢
HF-扁钢 Flat steel | 型钢
HC-槽钢 Channel steel | 型钢
HS-方钢 Square steel | 型钢
HH-H 型钢H- steel | 型钢
HI-I 型钢 I- steel | 型钢
HP-矩形管 Rectangle steelpipe | 型钢

## 处理工艺
工艺序号 | 工艺名称
00 | 无
01 | 正火
02 | 固溶
03 | 热轧
04 | 冷轧
05 | 退火
06 | 正火+回火
07 | 淬火+回火
08 | 冷拔
09 | 固溶+退火

## 板材
板材
标准编号 | 标准名称 | 材料编号 | 材料说明
101 | Q245R | 011 | 最低上屈服强度 ReH≤275MPa 的碳钢 C.S. Min. Yield Strength ReH≦275MPa
101 | GB7132008Q245R | 011 | 最低上屈服强度 ReH≤275MPa 的碳钢 C.S. Min. Yield Strength ReH≦275MPa
101 | GB7132014Q245R | 011 | 最低上屈服强度 ReH≤275MPa 的碳钢 C.S. Min. Yield Strength ReH≦275MPa
102 | Q345R | 012 | 最低屈服强度 275MPa＜ReH≤360MPa 的碳钢 C.S. Yield Strength 275 MPa＜ReH≤360MPa
102 | GB713Q345R | 012
102 | GB7132008Q345R | 012 | 最低屈服强度 275MPa＜ReH≤360MPa 的碳钢 C.S. Yield Strength 275 MPa＜ReH≤360MPa
103 | 15CrMoR | 051 | 铬-钼钢，无钒，Cr-Mo steels with C≤ 0.35%；0.75%≤Cr≤1.5%；Mo≤0.7%
103 | GB713200815CrMoR
104 | 16MnDR |  | 低容用锰钢，Mn steels with C≤0.20%；0.15%≤Si≤0.50%；1.20%≤Mn≤1.60%；P≤0.025%;S≤0.012%
104 | GB3531200816MnDR
105 | 09MnNiDR |  | 低容用锰-镍钢，Mn-Ni steels with C≤0.12%；0.15%≤Si≤0.50%；1.20%≤Mn≤1.60%；0.30%≤Ni≤0.80%；P≤0.020%;S≤0.012%;
106 | Q235A |  | 最低上屈服强度 ReH≤275MPa 的碳钢 C.S. Min. Yield Strength ReH≦275MPa
107 | Q235B |  | 最低上屈服强度 ReH≤275MPa 的碳钢 C.S. Min. Yield Strength ReH≦275MPa
107 | GB7132008Q235B |  | 最低上屈服强度 ReH≤275MPa 的碳钢 C.S. Min. Yield Strength ReH≦275MPa
107 | GBT32742007Q235B |  | 最低上屈服强度 ReH≤275MPa 的碳钢 C.S. Min. Yield Strength ReH≦275MPa
108 | Q345A |  | 最低屈服强度 275MPa＜ReH≤360MPa 的碳钢 C.S. Yield Strength 275 MPa＜ReH≤360MPa
109 | Q345B |  | 最低屈服强度 275MPa＜ReH≤360MPa 的碳钢 C.S. Yield Strength 275 MPa＜ReH≤360MPa
110 | C235C
111 | GB7132008Q245RN
111 | GBT7132008Q245RN
112 | Q345D |  | 最低屈服强度 275MPa＜ReH≤360MPa 的碳钢 C.S. Yield Strength 275 MPa＜ReH≤360MPa
113 | P265GH14
114 | GB7132008Q345RN
115 | Q235RN
116 | GBT7132008Q345R
117 | GB3531200816MnDRN
118 | 16MnR
102 | GB7132014Q345R
121 | S30408 |  | 奥氏体型不锈钢，Austenitic S.S. with C 0.08%;Si 0.75%;Mn 2.00%;P 0.035%;S 0.020%;8.00%≤Ni≤10.50%;18.00%≤Cr≤20.00% ;N 0.10%
121 | GB245112009S30408 |  | 奥氏体型不锈钢，Austenitic S.S. with C 0.08%;Si 0.75%;Mn 2.00%;P 0.035%;S 0.020%;8.00%≤Ni≤10.50%;18.00%≤Cr≤20.00% ;N 0.10%
121 | GB245112009S304082B
121 | GB245112009S304081D |  | 奥氏体型不锈钢，Austenitic S.S. with C 0.08%;Si 0.75%;Mn 2.00%;P 0.035%;S 0.020%;8.00%≤Ni≤10.50%;18.00%≤Cr≤20.00% ;N 0.10%
121 | S304081D
122 | S30403 |  | 奥氏体型不锈钢，Austenitic S.S. with C 0.03%;Si 0.75%;Mn 2.00%;P 0.035%;S 0.02%;8.00%≤Ni≤12.00%;18.00%≤Cr≤20.00%
122 | GB245112009S304031D
122 | S304031D
122 | GB245112009S30403
123 | GB245112009S31608 |  | 奥氏体型不锈钢，Austenitic S.S. with C 0.08%;Si 0.75%;Mn 2.00%;P 0.035%;S 0.020%;10.00%≤Ni≤14.0%;16.00%≤Cr≤18.00%;2.00%≤Mo≤3.00%;N 0.10%
124 | GB245112009S316031D
124 | S316031D
124 | S31603 |  | 奥氏体型不锈钢，Austenitic S.S. with C 0.03%;Si 0.75%;Mn 2.00%;P 0.035%;S 0.020%;10.00%≤Ni≤14.0%;16.00%≤Cr≤18.00%;2.00%≤Mo≤3.00%;N 0.10%
135 | S316032B |  | 奥氏体型不锈钢，Austenitic S.S. with C 0.03%;Si 0.75%;Mn 2.00%;P 0.035%;S 0.020%;10.00%≤Ni≤14.0%;16.00%≤Cr≤18.00%;2.00%≤Mo≤3.00%;N 0.10%
124 | GB245112009S31603 |  | 奥氏体型不锈钢，Austenitic S.S. with C 0.03%;Si 0.75%;Mn 2.00%;P 0.035%;S 0.020%;10.00%≤Ni≤14.0%;16.00%≤Cr≤18.00%;2.00%≤Mo≤3.00%;N 0.10%
125 | 0Cr18Ni9 |  | 奥氏体型钢，Austenitic S. with C 0.08%;Si 0.75%;Mn 2.00%;P 0.045%;S 0.030%;8.00%≤Ni≤10.50%;18.00%≤Cr≤20.00% ;N 0.10%
126 | 00Cr19Ni10 |  | 奥氏体型钢，Austenitic S. with C 0.03%;Si 0.75%;Mn 2.00%;P 0.045%;S 0.030%;8.00%≤Ni≤12.00%;18.00%≤Cr≤20.00% ;N 0.10%
127 | 0Cr17Ni12Mo2 |  | 奥氏体型钢，Austenitic S. with C 0.08%;Si 0.75%;Mn 2.00%;P 0.045%;S 0.030%;10.00%≤Ni≤14.0%;16.00%≤Cr≤18.00%;2.00%≤Mo≤3.00%;N 0.10%
127 | GB713200806Cr17Ni12Mo2 |  | 奥氏体型钢，Austenitic S. with C 0.08%;Si 0.75%;Mn 2.00%;P 0.045%;S 0.030%;10.00%≤Ni≤14.0%;16.00%≤Cr≤18.00%;2.00%≤Mo≤3.00%;N 0.10%
128 | 00Cr17Ni14Mo2 |  | 奥氏体型钢，Austenitic S. with C 0.03%;Si 0.75%;Mn 2.00%;P 0.045%;S 0.030%;10.00%≤Ni≤14.0%;16.00%≤Cr≤18.00%;2.00%≤Mo≤3.00%;N 0.10%
129 | 0Cr23Ni13 |  | 奥氏体型钢，Austenitic S. with C 0.08%;Si 0.75%;Mn 2.00%;P 0.045%;S 0.030%;12.00%≤Ni≤15.00%;22.00%≤Cr≤24.00% ;
130 | 0Cr25Ni20 | 082 | 奥氏体型钢,Austenitic S. with C 0.08%;Si 1.50%;Mn 2.00%;P 0.045%;S 0.03%;19.00%≤Ni≤22.00%;24.00%≤Cr≤26.00% ;
131 | 022Cr22Ni5Mo3N |  | 奥氏体-铁素体型不锈钢，Austenitic-Ferrite S.S. with C 0.03%;Si 1.00%;Mn 2.00%;P 0.030%;S 0.020%;21.00%≤Cr≤23.00%;4.50%≤Ni≤6.50%;2.50%≤Mo≤3.50%;0.08%≤N≤0.20%
132 | 022Cr23Ni5Mo3N |  | 奥氏体-铁素体型不锈钢，Austenitic-Ferrite S.S. with C 0.03%;Si 1.00%;Mn 2.00%;P 0.030%;S 0.020%;22.00%≤Cr≤23.00%;4.50%≤Ni≤6.50%;3.00%≤Mo≤3.50%;0.14%≤N≤0.20%
133 | 022Cr25Ni7Mo4N |  | 奥氏体-铁素体型钢，Austenitic-Ferrite S. with C 0.03%;Si 0.80%;Mn 1.20%;P 0.035%;S 0.020%;24.00%≤Cr≤26.00%;6.00%≤Ni≤8.00%;3.00%≤Mo≤5.00%;Cu 0.50%;0.24%≤N≤0.32%
134 | 06Cr13 |  | 马氏体型钢，Martensite S. with C 0.08%;Si 1.00%;Mn 1.00%;P 0.040%;S 0.030%;Ni 0.60%;11.50%≤Cr≤13.50%
135 | 06Cr19Ni10
136 | X2CrNi189
137 | X2CrNiMo17122
138 | GB245112009304
139 | GB7132008SB424Q245RSB424N08825
140 | GB7132008Q345RS30408
141 | 022Cr19Ni10
142 | 022Cr17Ni12Mo2
143 | 022Cr19Ni13Mo3
143 | GBT42372007022Cr19Ni13Mo3
144 | GBT42372007022Cr19Ni10
145 | GB245112009S31703
145 | GB24511200931703
146 | GB245112009S22053
146 | S22053
146 | S22053II
147 | 022Cr19Ni10Mo3
148 | GBT4238200706Gr23Ni13
149 | GBT328019921Gr18Ni9Ti
150 | 06Cr23Ni13
164 | S31668
151 | N5 |  | 标容用镍和镍合金，Nickel & Nickel alloy with Ni+Co≥99.0%
152 | N7 |  | 标容用镍和镍合金，Nickel & Nickel alloy with Ni+Co≥99.5%
153 | NCu30 |  | 镍和镍合金，Nickel & Nickel alloy with Ni≥63.0%,28.0%≤Cu≤34.0%
154 | NS1101 |  | 镍和镍合金，Nickel & Nickel alloy with 30.0%≤Ni≤35.0%,19.0%≤Cr≤23.0%;0.15%≤Al≤0.60%;0.15%≤Ti≤0.60%;
155 | NS1102 |  | 镍和镍合金，Nickel & Nickel alloy with 30.0%≤Ni≤35.0%,19.0%≤Cr≤23.0%;0.15%≤Al≤0.60%;0.15%≤Ti≤0.60%;
156 | NS1402 |  | 镍和镍合金，Nickel & Nickel alloy with 38.0%≤Ni≤46.0%,19.0%≤Cr≤23.0%;2.50%≤Mo≤3.50%;Al 0.20%;0.60%≤Ti≤1.20%;
157 | NS3102 |  | 镍和镍合金，Nickel & Nickel alloy with 14.0%≤Cr≤17.0%
158 | NS3304 |  | 镍和镍合金，Nickel & Nickel alloy with Co 2.50%；14.5%≤Cr≤16.5%；15.00%≤Mo≤17.00%；3.0%≤W≤4.5%
159 | NS3306 |  | 镍和镍合金，Nickel & Nickel alloy with Co 1.0%,20.0%≤Cr≤23.0%；8.00%≤Mo≤10.00%；Al 0.40%；Ti 0.40%；3.15%≤Nb≤4.15%
160 | N10675
161 | inconel601 |  | 镍和镍合金
162 | inconel600 |  | 镍和镍合金
163 | 0Cr18Ni10Ti
201 | SA516Gr70 | 011 | 最低上屈服强度 ReH≤275MPa 的碳钢 C.S. Min. Yield Strength ReH≦275MPa
201 | A516Gr70 | 011
201 | SA51670 | 011
202 | SA516Gr70N
202 | A516Gr70N
202 | SA51670N
203 | SA283GrC |  | 中低强度碳素钢
203 | A283GrC
204 | SA36 |  | 碳钢，C.S.； C≤29%，0.80%≤Mn≤1.2%，P≤0.04%，S≤0.05%
205 | SA516Gr60
205 | A516Gr60
205 | ASTMA516Gr60
206 | SA387Gr12
207 | SA387Gr12CL2
208 | A3 |  | 最低上屈服强度 ReH≤275MPa 的碳钢 C.S. Min. Yield Strength ReH≦275MPa
209 | SA537CL1N
210 | SAE1020
211 | SA537CL1
212 | SA38712CL2
213 | SA516Gr60N
214 | ASTMA516Gr60N
215 | SA234WPB
216 | SA106GrB
216 | A106GrB
220 | SA240MGr304L
221 | SS304 |  | 奥氏体型不锈钢 Austenitic S.S. 18.0%≤Cr≤20.0%
221 | 304SS |  | 奥氏体型不锈钢 Austenitic S.S. 18.0%≤Cr≤20.0%
221 | 304 |  | 奥氏体型不锈钢 Austenitic S.S. 18.0%≤Cr≤20.0%
221 | 3042B
221 | A240304
221 | ASTMA240304
221 | SA240304 | 081 | 奥氏体型不锈钢 Austenitic S.S. 18.0%≤Cr≤20.0%
221 | SA240MGr304
221 | AISI304
222 | SS304L |  | 奥氏体型不锈钢 Austenitic S.S. 18%.0≤Cr≤20.0%
222 | SA240304L |  | 奥氏体型不锈钢 Austenitic S.S. 18%.0≤Cr≤20.0%
222 | 304L
223 | SA240316 | 081 | 奥氏体型不锈钢 Austenitic S.S.16.0%≤ Cr≤18.0%
223 | 316
224 | SA240316L |  | 奥氏体型不锈钢 Austenitic S.S.16.0%≤ Cr≤18.0%
224 | A240316L
224 | 316L | 081 | 奥氏体型不锈钢 Austenitic S.S.16.0%≤ Cr≤18.0%
225 | SA240321 |  | 奥氏体型不锈钢 Austenitic S.S.17.0%≤Cr≤19.0%
226 | SA240904L | 082 | 奥氏体型不锈钢 Austenitic S.S. 19.0%≤Cr≤23.0%
227 | SA240309S | 082 | 奥氏体型不锈钢 Austenitic S.S. 22.0%≤Cr≤24.0%
228 | SA240310S | 082 | 奥氏体型不锈钢 Austenitic S.S. 24.0%≤Cr≤26.0%
229 | SA240410S | 072 | 马氏体型不锈钢 Martensite S.S. with C 0.030%; 11.5%≤Cr≤13.5%
230 | SA240S31803 |  | 奥氏体-铁素体型不锈钢，Austenitic-Ferrite S.S. with C 0.030%;21.0%≤Cr≤23.0%
230 | 31803
231 | SA240S32205 |  | 奥氏体-铁素体型不锈钢，Austenitic-Ferrite S.S. with C 0.030%;22.0%≤Cr≤23.0%
231 | 2205
232 | SA240S32750 |  | 奥氏体-铁素体型不锈钢，Austenitic-Ferrite S.S. with C 0.030%;24.0%≤Cr≤26.0%
232 | S32750
233 | SA240317L |  | 奥氏体型不锈钢 Austenitic S.S. 18.0%≤Cr≤20.0%
233 | 317L
233 | ASTMA240317L
234 | SA182F316L |  | 奥氏体型不锈钢 Austenitic S.S. with C≤0.030%;16.0%≤Cr≤18.0%
235 | SA182F304L |  | 奥氏体型不锈钢 Austenitic S.S. with C≤0.030%;18.0%≤Cr≤20.0%
236 | SA240S30815 | 082 | 奥氏体型不锈钢 Austenitic S.S. with 0.050%≤C≤0.100%;20.0%≤Cr≤22.0%;0.14%≤N≤0.20;0.03%≤Ce≤0.08%
236 | 253MA
237 | SA2403042B |  | 奥氏体型不锈钢 Austenitic S.S. 18%.0≤Cr≤20.0%
238 | SA240304L2B
239 | ASTMA240316L
240 | ASTMA240316
241 | 904L
242 | S316032B |  | 奥氏体型不锈钢，Austenitic S.S. with C 0.03%;Si 0.75%;Mn 2.00%;P 0.035%;S 0.020%;10.00%≤Ni≤14.0%;16.00%≤Cr≤18.00%;2.00%≤Mo≤3.00%;N 0.10%
243 | S32168
244 | SUS304
245 | S275JR
246 | GB245112009SS304
247 | SA240MGr316L
220 | SA240M304L
249 | 309SS
249 | 309S
250 | 1.4301
605 | SA240S31254
251 | SB127N04400 | 420 | 镍铜合金Nickel-Copper alloy (Ni-Cu) Ni≥63.0%，28.0%≤Cu≤34.0%
252 | SB162N02200 | 410 | 纯镍Nickel
252 | NO2200
253 | SB409N08810 | 450 | 镍-铁-铬合金 alloy 30.0%≤Ni≤35.0% Nickel-Iron-Chrome with 19.0%≤Cr≤23.0%;Fe≥39.5%
254 | SB424N08825 |  | 镍-铁-铬-钼-铜合金 alloy 38.0%≤Ni≤46.0% Nickel-Iron-Chrome-molybdenum-Copper with 19.5%≤Cr≤23.5%;Fe≥22.0%
254 | N08825SB424
255 | SB443N06625 | 430 | 镍铬合金 Nickel-chromium alloys (Ni-Cr-Fe-Mo) Ni≥40%
255 | 6625
256 | SB625N08031 |  | 合金 alloy with 30.0%≤Ni≤32.0% 26.0%≤Cr≤28.0%;6.0%≤Mo≤7.0%1.0%≤Cu≤1.4%;0.15%≤N≤0.25%
257 | SB688N08367 |  | 铬-镍-钼-铁合金 alloy 30.0%≤Ni≤32.0% Chrome-nickel-molybdenum-Iron with 20.0%≤Cr≤22.0%;23.5%≤Ni≤25.5%;6.0%≤Mo≤7.0%;0.18%≤N≤0.25%
258 | SB709N08028 |  | 铁-镍-铬-钼合金 alloy 29.5%≤Ni≤32.5% Iron-nickel-chrome-molybdenum with 26.0%≤Cr≤28.0%;3.0%≤Mo≤4.0%;0.6%≤Cu≤1.4%
258 | 8028
259 | SB575N10276 |  | 低碳镍-钼-铬合金 Nickel-molybdenum-Chrome alloy with 15.0%≤Cr≤17.0%;14.5%≤Cr≤16.5%
260 | SB625N08904 |  | 合金 alloy with 23.0%≤Ni≤28.0% 19.0%≤Cr≤23.0%;4.0%≤Mo≤5.0%1.0%≤Cu≤2.0%
261 | SB168N06601
261 | N06601
262 | SB168N06600
262 | N06600
263 | Alloy28
264 | SB575N06022
264 | SB575C22
265 | SB575N06200
266 | SA240N08904
267 | SA312N08904
271 | SB265Gr1 |  | 非合金钛 Unalloyed titanium
272 | SB265Gr2 |  | 非合金钛 Unalloyed titanium
272 | SB2652 |  | 非合金钛 Unalloyed titanium
273 | SB265Gr7 |  | 非合金钛 Unalloyed titanium with 0.12%≤Pd≤0.25%
274 | SB265Gr12
275 | SB575N06059
281 | SB551R60702 |  | 非合金化锆 Unalloyed zirconium with Zr + Hf≤99.2% & Hf≤4.5%
282 | SB551R60700 |  | 锆-铌 Zirconium-niobnium alloy with Zr + Hf≤95.5% & Hf≤4.5%
283 | SB708R05200 |  | 钽及钽合金 Tantalum & Tantalum alloy with Mo≤0.02%;W≤0.05%;Ti≤0.01%;Nb≤0.10%;Ni≤0.01%
284 | B365981016
285 | B36598125
286 | B10SB171C70600
300 | SA240MGr316
350 | SUS316L
351 | S235JR
401 | SS400 |  | JIS标准 最低上屈服强度 ReH≤275MPa 的结构钢 Min. Yield Strength ReH≦275MPa
420 | Ti2 |  | 非合金钛 Unalloyed titanium
420 | TA2 |  | 非合金钛 Unalloyed titanium
421 | T2
422 | TP1
423 | TP2
424 | SB265TiGr2
425 | TiGr2
426 | TiGr7
440 | HaynesC276 |  | 哈氏合金
441 | HastelloyC276
442 | C276
450 | Q345RSB424N08825 |  | 复合板
451 | SA51670NSB2652 |  | 复合板
480 | 1.4307
481 | 32304
490 | SA2642013EDSA51670NSA240317L
500 | brass |  | 黄铜
550 | zirconium702
551 | zirconium700
555 | B708R05252
556 | B521R05252
701 | ECTFEGK
702 | ECTFEGGS
703 | PFAGBK
704 | PFA
705 | PTFEGBK
706 | PVDFGBK
707 | PTFE
708 | VEGFOBRE
709 | NICKEL
710 | 25%GLASS-FILLED PTFE

## 管材
管材
材料编号 | 标准名称 |  | 材料说明
100 | Q235A
100 | Q235
101 | GBT816310 |  | 最低上屈服强度 ReH≤275MPa 的碳钢 C.S. Min. Yield Strength ReH≦275MPa
101 | 10 |  | 最低上屈服强度 ReH≤275MPa 的碳钢 C.S. Min. Yield Strength ReH≦275MPa
101 | GB9948201310
102 | GBT8163200820 |  | 最低上屈服强度 ReH≤275MPa 的碳钢 C.S. Min. Yield Strength ReH≦275MPa
102 | GBT8163200820#
102 | GBT8163200020
102 | 20 |  | 最低上屈服强度 ReH≤275MPa 的碳钢 C.S. Min. Yield Strength ReH≦275MPa
102 | GB6479200020
103 | GBT8163Q345A |  | 最低屈服强度 275MPa＜ReH≤360MPa 的碳钢 C.S. Yield Strength 275 MPa＜ReH≤360MPa
104 | GBT8163Q345B |  | 最低屈服强度 275MPa＜ReH≤360MPa 的碳钢 C.S. Yield Strength 275 MPa＜ReH≤360MPa
104 | Q345B |  | 最低屈服强度 275MPa＜ReH≤360MPa 的碳钢 C.S. Yield Strength 275 MPa＜ReH≤360MPa
105 | GB9948200610 |  | 最低上屈服强度 ReH≤275MPa 的碳钢 C.S. Min. Yield Strength ReH≦275MPa with 0.07%≤C≤0.13%;Ni≤0.25%;Cr≤0.15%;Cu≤0.20%
106 | GB994820 |  | 最低上屈服强度 ReH≤275MPa 的碳钢 C.S. Min. Yield Strength ReH≦275MPa with 0.17%≤C≤0.23%;Ni≤0.25%;Cr≤0.25%;Cu≤0.20%
106 | GB9948201320
107 | GB647910 |  | 最低上屈服强度 ReH≤275MPa 的碳钢 C.S. Min. Yield Strength ReH≦275MPa with 0.07%≤C≤0.14%;Ni≤0.25%;Cr≤0.15%;Cu≤0.20%
108 | GB647920 |  | 最低上屈服强度 ReH≤275MPa 的碳钢 C.S. Min. Yield Strength ReH≦275MPa with 0.17%≤C≤0.24%;Ni≤0.25%;Cr≤0.25%;Cu≤0.20%
109 | GB531020G |  | 最低上屈服强度 ReH≤275MPa 的碳钢 C.S. Min. Yield Strength ReH≦275MPa with 0.17%≤C≤0.24%
110 | GB531015CrM0G |  | 最低上屈服强度 ReH≤275MPa 的碳钢 C.S. Min. Yield Strength ReH≦275MPa with 0.12%≤C≤0.18%;0.80%≤Cr≤1.10%;0.40%≤Mo≤0.55%
111 | Q235B |  | 最低上屈服强度 ReH≤275MPa 的碳钢 C.S. Min. Yield Strength ReH≦275MPa
112 | GBT8163200810
113 | 15CrMoG27316
114 | 208162
115 | GB9948200610N
116 | GB9948200620
116 | GBT9948200620
117 | GB9948200620N
118 | GB6479200016MnN
118 | 16Mn |  | 锰钢，Mn steels with 0.12%≤C≤0.20%;1.20%≤Mn≤1.60%;Ni≤0.30%;Cr≤0.30%;Cu≤0.20%
119 | 09MnD
120 | GB6479200016Mn
500 | GBT816316Mn
501 | NBT47010201000Cr19Ni13Mo3
502 | GBT149762012S30408
503 | S31603
504 | GB9948201315CrMo
504 | GB9948200615CrMo
505 | GB132962013S30408
506 | GB64792013Q345D
507 | GB132962013S31668
508 | GBT149762012S31668
121 | GBT149760Cr18Ni9
121 | GBT1497620020Cr18Ni9 |  | 奥氏体型不锈钢，Austenitic S.S. with C≤0.07%;Si≤1.00%;Mn≤2.00%;8.00%≤Ni≤11.00%;17.00%≤Cr≤19.00%
122 | GBT1497600Cr19Ni10 |  | 奥氏体型不锈钢，Austenitic S.S. with C≤0.03%;Si≤1.00%;Mn≤2.00%;8.00%≤Ni≤12.00%;18.00%≤Cr≤20.00%
122 | GBT14976200200Cr19Ni10
123 | GBT149760Cr17Ni12Mo2 |  | 奥氏体型不锈钢，Austenitic S.S. with C≤0.08%;Si≤1.00%;Mn≤2.00%;10.00%≤Ni≤14.00%;16.00%≤Cr≤18.50%;2%≤Mo≤3%
124 | GBT14976200200Cr17Ni14Mo2 |  | 奥氏体型不锈钢，Austenitic S.S. with C≤0.03%;Si≤1.00%;Mn≤2.00%;12.00%≤Ni≤15.00%;16.00%≤Cr≤18.00%;2%≤Mo≤3%
124 | GBT14976201200Cr17Ni14Mo2
124 | 00Cr17Ni14Mo2
125 | GB132960Cr18Ni9 |  | 奥氏体型不锈钢，Austenitic S.S. with C≤0.07%;Si≤1.00%;Mn≤2.00%;8.00%≤Ni≤11.00%;17.00%≤Cr≤19.00%
125 | 0Cr18Ni9 |  | 奥氏体型不锈钢，Austenitic S.S. with C≤0.07%;Si≤1.00%;Mn≤2.00%;8.00%≤Ni≤11.00%;17.00%≤Cr≤19.00%
126 | GB1329600Cr19Ni10 |  | 奥氏体型不锈钢，Austenitic S.S. with C≤0.03%;Si≤1.00%;Mn≤2.00%;8.00%≤Ni≤12.00%;18.00%≤Cr≤20.00%
127 | GB132960Cr17Ni12Mo2 |  | 奥氏体型不锈钢，Austenitic S.S. with C≤0.08%;Si≤1.00%;Mn≤2.00%;10.00%≤Ni≤14.00%;16.00%≤Cr≤18.50%;2%≤Mo≤3%
127 | 0Cr17Ni12Mo2 |  | 奥氏体型不锈钢，Austenitic S.S. with C≤0.08%;Si≤1.00%;Mn≤2.00%;10.00%≤Ni≤14.00%;16.00%≤Cr≤18.50%;2%≤Mo≤3%
128 | GB1329600Cr17Ni14Mo2 |  | 奥氏体型不锈钢，Austenitic S.S. with C≤0.03%;Si≤1.00%;Mn≤2.00%;12.00%≤Ni≤15.00%;16.00%≤Cr≤18.00%;2%≤Mo≤3%
128 | 00Cr17Ni14Mo2 |  | 奥氏体型不锈钢，Austenitic S.S. with C≤0.03%;Si≤1.00%;Mn≤2.00%;12.00%≤Ni≤15.00%;16.00%≤Cr≤18.00%;2%≤Mo≤3%
129 | GBT149760Cr18N10Ti |  | 奥氏体型不锈钢，Austenitic S.S. with C≤0.08%;Si≤1.00%;Mn≤2.00%;9.00%≤Ni≤12.00%;17.00%≤Cr≤19.00%l;Ti≥5C%
129 | 0Cr18Ni10T
130 | GBT149761Cr18N9Ti |  | 奥氏体型不锈钢，Austenitic S.S. with C≤0.12%;Si≤1.00%;Mn≤2.00%;8.00%≤Ni≤11.00%;17.00%≤Cr≤19.00%l;5(C%-0.02)≤Ti≤0.80
131 | GB132960Cr18N10Ti |  | 奥氏体型不锈钢，Austenitic S.S. with C≤0.08%;Si≤1.00%;Mn≤2.00%;9.00%≤Ni≤12.00%;17.00%≤Cr≤19.00%l;Ti≥5C%
132 | GB132961Cr18N9Ti |  | 奥氏体型不锈钢，Austenitic S.S. with C≤0.12%;Si≤1.00%;Mn≤2.00%;8.00%≤Ni≤11.00%;17.00%≤Cr≤19.00%;5(C%-0.02)≤Ti≤0.80
133 | 0Cr18N9Ti |  | 奥氏体型不锈钢，Austenitic S.S. with C≤0.07%;Si≤1.00%;Mn≤2.00%;8.00%≤Ni≤11.00%;17.00%≤Cr≤19.00%；5(C%-0.02)≤Ti≤0.70
134 | GBT127710Cr18Ni9 |  | 奥氏体型不锈钢，Austenitic S.S. with C≤0.08%;Si≤0.75%;Mn≤2.00%;8.00%≤Ni≤11.00%;18.00%≤Cr≤20.00%
135 | GBT1277100Cr19Ni10 |  | 奥氏体型不锈钢，Austenitic S.S. with C≤0.03%;Si≤0.75%;Mn≤2.00%;8.00%≤Ni≤12.00%;18.00%≤Cr≤20.00%
135 | 00Cr19Ni10 |  | 奥氏体型不锈钢，Austenitic S.S. with C≤0.03%;Si≤0.75%;Mn≤2.00%;8.00%≤Ni≤12.00%;18.00%≤Cr≤20.00%
136 | GBT127710Cr17Ni12Mo2 |  | 奥氏体型不锈钢，Austenitic S.S. with C≤0.08%;Si≤0.75%;Mn≤2.00%;10.00%≤Ni≤14.00%;16.00%≤Cr≤18.00%;2%≤Mo≤3%
137 | GBT1277100Cr17Ni14Mo2 |  | 奥氏体型不锈钢，Austenitic S.S. with C≤0.03%;Si≤0.75%;Mn≤2.00%;10.00%≤Ni≤14.00%;16.00%≤Cr≤18.00%;2%≤Mo≤3%
138 | GBT127710Cr25Ni20 |  | 奥氏体型不锈钢，Austenitic S.S. with C≤0.08%;Si≤1.50%;Mn≤2.00%;19.00%≤Ni≤22.00%;24.00%≤Cr≤26.00%
139 | GBT149760Cr23Ni13 |  | 奥氏体型不锈钢，Austenitic S.S. with C≤0.08%;Si≤1.00%;Mn≤2.00%;12.00%≤Ni≤15.00%;22.00%≤Cr≤24.00%
140 | GBT149760Cr25Ni20 |  | 奥氏体型不锈钢，Austenitic S.S. with C≤0.08%;Si≤1.00%;Mn≤2.00%;19.00%≤Ni≤22.00%;24.00%≤Cr≤26.00%
141 | GB132960Cr23Ni13 |  | 奥氏体型不锈钢，Austenitic S.S. with C≤0.08%;Si≤1.00%;Mn≤2.00%;12.00%≤Ni≤15.00%;22.00%≤Cr≤24.00%
142 | GB132960Cr25Ni20 |  | 奥氏体型不锈钢，Austenitic S.S. with C≤0.08%;Si≤1.00%;Mn≤2.00%;19.00%≤Ni≤22.00%;24.00%≤Cr≤26.00%
143 | GBT9948200610N
144 | GBT1329620070Cr18Ni9
145 | GBT1497606Cr19Ni10
146 | 0Cr17Ni12Mo2 |  | 奥氏体型不锈钢，Austenitic S.S. with C≤0.08%;Si≤1.00%;Mn≤2.00%;10.00%≤Ni≤14.00%;16.00%≤Cr≤18.50%;2%≤Mo≤3%
147 | 0Cr18Ni9 |  | 奥氏体型不锈钢，Austenitic S.S. with C≤0.07%;Si≤1.00%;Mn≤2.00%;8.00%≤Ni≤11.00%;17.00%≤Cr≤19.00%
148 | 0Cr17Ni14Mo2 |  | 奥氏体型不锈钢，Austenitic S.S. with C≤0.03%;Si≤1.00%;Mn≤2.00%;12.00%≤Ni≤15.00%;16.00%≤Cr≤18.00%;2%≤Mo≤3%
149 | 00Cr17Ni14Mo2 |  | 奥氏体型不锈钢，Austenitic S.S. with C≤0.03%;Si≤1.00%;Mn≤2.00%;12.00%≤Ni≤15.00%;16.00%≤Cr≤18.00%;2%≤Mo≤3%
150 | 00Cr19Ni13Mo3
150 | HGT14976200200Cr19Ni13Mo3
150 | GBT14976200200Cr19Ni13Mo3
150 | GBT13296200700Cr19Ni13Mo3
151 | 022Cr19Ni10
152 | 022Cr17Ni12Mo2
153 | GBT12771321
154 | 06Cr19Ni10
155 | X2CrNiMo17122
156 | X2CrNi189
157 | GBT9948200610
158 | GB13296200700Cr19Ni10
159 | GB1329620070Cr18Ni9
160 | GB13296200700Cr17Ni14Mo2
161 | GB8163200820
162 | GB816320080Cr18Ni9
163 | 0Cr18Ni10Ti
164 | GBT14976200200Cr17Ni4Mo2
165 | GB13296200700Cr19Ni13Mo3
166 | GBT218332008S22053
167 | 0Cr18Ni19
175 | TP1 |  | 紫铜
176 | GBT15272006TP2Y2
197 | ASMESA3122010TP304L
198 | ASMESA3122004TP304
199 | ASMESA312312M2010TP304
200 | ASMESA312312M10TP304L
201 | SA106GrB |  | 最低上屈服强度 ReH≤275MPa 的碳钢 C.S. Min. Yield Strength ReH≦275MPa
201 | A106GrB
201 | SA106B |  | 最低上屈服强度 ReH≤275MPa 的碳钢 C.S. Min. Yield Strength ReH≦275MPa
202 | SA179 |  | 低碳钢，Low C.S. with 0.06%≤C≤0.18%
203 | SA333Gr6 |  | 最低上屈服强度 ReH≤275MPa 的碳钢 C.S. Min. Yield Strength ReH≦275MPa
203 | ASTMA333Gr6
203 | SA3336
204 | SA333Gr11 |  | 最低上屈服强度 ReH≤275MPa 的碳钢 C.S. Min. Yield Strength ReH≦275MPa
205 | SA333Gr12 |  | 最低上屈服强度 ReH≤275MPa 的碳钢 C.S. Min. Yield Strength ReH≦275MPa
206 | SA516Gr70 |  | 最低上屈服强度 ReH≤275MPa 的碳钢 C.S. Min. Yield Strength ReH≦275MPa
207 | SA333Gr3
208 | ASTMA333Gr6N
209 | SA106C
210 | SA335P12
211 | SA312MGrTP316L
212 | SA312MGrTP304L
213 | ASTMA3122010TP304
214 | ASTMA3122010TP316L
215 | A333Gr7
216 | ASTMA31201TP304
217 | SA240316L
218 | SA240304 |  | 奥氏体型不锈钢 Austenitic S.S. 18.0%≤Cr≤20.0%
219 | SA312MGrTP304
220 | SA213TP304 |  | 奥氏体型不锈钢 Austenitic S.S. with C≤0.080%;18.0%≤Cr≤20.0%
221 | 304 |  | 奥氏体型不锈钢 Austenitic S.S. with C≤0.080%;18.0%≤Cr≤20.0%
221 | 304SS |  | 奥氏体型不锈钢 Austenitic S.S. with C≤0.080%;18.0%≤Cr≤20.0%
222 | SA213TP304L |  | 奥氏体型不锈钢 Austenitic S.S. with C≤0.035%;16.0%≤Cr≤18.0%
222 | SA240304L
223 | SA213TP316 |  | 奥氏体型不锈钢 Austenitic S.S. with C≤0.080%;16.0%≤Cr≤18.0%;2.00%≤Mo≤3.00%
224 | SA213TP316L |  | 奥氏体型不锈钢 Austenitic S.S. with C≤0.035%;16.0%≤Cr≤18.0%;2.00%≤Mo≤3.00%
224 | TP316L
225 | SA249TP304 |  | 奥氏体型不锈钢 Austenitic S.S. with C≤0.080%;18.0%≤Cr≤20.0%;8.00%≤Ni≤11.00%
226 | SA249TP304L |  | 奥氏体型不锈钢 Austenitic S.S. with C≤0.030%;18.0%≤Cr≤20.0%;8.00%≤Ni≤12.00%
227 | SA249TP316 |  | 奥氏体型不锈钢 Austenitic S.S. with C≤0.080%;16.0%≤Cr≤18.0%;10.00%≤Ni≤14.00%;2.00%≤Mo≤3.00%
228 | SA249TP316L |  | 奥氏体型不锈钢 Austenitic S.S. with C≤0.030%;16.0%≤Cr≤18.0%;10.00%≤Ni≤14.00%;2.00%≤Mo≤3.00%
229 | SA312TP304 |  | 奥氏体型不锈钢 Austenitic S.S. with C≤0.080%;18.0%≤Cr≤20.0%;8.00%≤Ni≤11.00%
230 | SA312TP304L |  | 奥氏体型不锈钢 Austenitic S.S. with C≤0.035%;18.0%≤Cr≤20.0%;8.00%≤Ni≤13.00%
230 | ASTMA312TP304L
230 | SA312TP304LSML |  | 奥氏体型不锈钢 Austenitic S.S. with C≤0.035%;18.0%≤Cr≤20.0%;8.00%≤Ni≤13.00%
230 | TP304L
230 | 304L
231 | SA312TP316 |  | 奥氏体型不锈钢 Austenitic S.S. with C≤0.080%;16.0%≤Cr≤18.0%;11.00%≤Ni≤14.00%;2.00%≤Mo≤3.00%
232 | SA312TP316L |  | 奥氏体型不锈钢 Austenitic S.S. with C≤0.035%;16.0%≤Cr≤18.0%;10.00%≤Ni≤14.00%;2.00%≤Mo≤3.00%
232 | A312TP316L |  | 奥氏体型不锈钢 Austenitic S.S. with C≤0.035%;16.0%≤Cr≤18.0%;10.00%≤Ni≤14.00%;2.00%≤Mo≤3.00%
233 | SA213TP317L |  | 奥氏体型不锈钢 Austenitic S.S. with C≤0.035%;18.0%≤Cr≤20.0%;11.00%≤Ni≤15.00%;3.00%≤Mo≤4.00%
234 | SA213TP321 |  | 奥氏体型不锈钢 Austenitic S.S. with C≤0.080%;17.0%≤Cr≤20.0%;9.00%≤Ni≤13.00%
235 | SA312TP317L |  | 奥氏体型不锈钢 Austenitic S.S. with C≤0.035%;18.0%≤Cr≤20.0%;11.00%≤Ni≤15.00%;3.00%≤Mo≤4.00%
236 | SA312TP321 |  | 奥氏体型不锈钢 Austenitic S.S. with C≤0.080%;17.0%≤Cr≤19.0%;9.00%≤Ni≤12.00%；N 0.10%
237 | SA312TP310S |  | 奥氏体型不锈钢 Austenitic S.S. with C≤0.080%;24.0%≤Cr≤26.0%;19.00%≤Ni≤22.00%;Mo 0.75%
238 | SA268TP410(S) |  | 铁素体/马氏体不锈钢 Ferrite/Martensite S.S. with C 0.15%;11.5%≤Ni≤13.5%
239 | SA312S31635(316Ti) |  | 奥氏体型不锈钢 Austenitic S.S. with C≤0.035%;16%≤Cr≤18%;10%≤Ni≤12%;2%≤Mo≤3%;5(C%+N%)≤Ti≤0.70%;N 0.10%
240 | SA312N08904(904L) |  | 奥氏体型不锈钢 Austenitic S.S. with C≤0.020%;19.0%≤Cr≤23.0%;23.00%≤Ni≤28.00%;4.00%≤Mo≤5.00%;N 0.10%；1.00%≤Cu≤2.00%
241 | SA789S31803 |  | 奥氏体/铁素体型不锈钢，Austenitic/Ferrite S.S. with C≤0.03%; 21.0%≤Cr≤23.0%; 4.50%≤Ni≤6.50%;2.50%≤Mo≤3.50%;0.08%≤N≤0.20%
242 | SA790S31803 |  | 奥氏体/铁素体型不锈钢，Austenitic/Ferrite S.S. with C≤0.03%; 21.0%≤Cr≤23.0%; 4.50%≤Ni≤6.50%;2.50%≤Mo≤3.50%;0.08%≤N≤0.20%
243 | ASTMA106GrBSMLS
243 | ASTMA106GrB
244 | SA3346N
245 | SA312321SML
246 | SA276316L |  | 奥氏体型不锈钢 Austenitic S.S. with C 0.030%;16.0%≤Cr≤18.0%;10.00%≤Ni≤14.00%;2.00%≤Mo≤3.00%;N 0.10%
247 | ASMESA213T12
248 | SS316
249 | ASTMA358304L
250 | SA312MGrTP316L
250 | 316L
251 | SA312MTP304L
372 | SA312S31254
252 | SB163N02200 |  | 镍和镍合金，Nickel & Nickel alloy with Ni≥99.0%
253 | SB163N08810 | 450 | 镍-铁-铬合金 alloy 30.0%≤Ni≤35.0% Nickel-Iron-Chrome with 19.0%≤Cr≤23.0%;Fe≥39.5%
254 | SB423N08825 |  | 镍-铁-铬-钼-铜合金 alloy 38.0%≤Ni≤46.0% Nickel-Iron-Chrome-molybdenum-Copper with 19.5%≤Cr≤23.5%;Fe≥22.0%
254 | N08825
255 | SB444N06625 | 430 | 镍铬合金 Nickel-chromium alloys (Ni-Cr-Fe-Mo) Ni≥40%
256 | SB690N08367 |  | 铁-镍-铬-钼合金 alloy 20.0%≤Ni≤22.0% Iron-nickel-chrome-molybdenum with 20.0%≤Cr≤22.0%;23.5%≤Ni≤25.5%;6.0%≤Mo≤7.0%;0.18%≤N≤0.25%
257 | SB622N08031 |  | 镍-铁-铬-钼-铜合金 alloy 30.0%≤Ni≤32.0% Nickel-Iron-Chrome-molybdenum-Copper with 26.0%≤Cr≤28.0%;6.0%≤Mo≤7.0%;1.0%≤Cu≤1.4%
258 | SB677N08904 |  | 合金 alloy with 23.0%≤Ni≤28.0% 19.0%≤Cr≤23.0%;4.0%≤Mo≤5.0%1.0%≤Cu≤2.0%
259 | SB626N10276C276
259 | SB626N10276
260 | HastelloyC276
260 | C276
261 | SB619C276
262 | SB161N02200
263 | SB163N08825 |  | 镍和镍合金，Nickel & Nickel alloy with Ni≥99.0%
264 | SB668N08028
265 | Alloy28
266 | SB619N08031
267 | Alloy31
268 | SB622N10276
269 | SA312S30815
270 | SB626N06022
271 | SB338Gr2 |  | 非合金钛 Unalloyed titanium
272 | SB338Gr6 |  | 非合金钛 Unalloyed titanium with 4.0%≤Al≤6.0%;2.0%≤Sn≤3.0%
273 | SB338Gr7 |  | 非合金钛 Unalloyed titanium with 0.12%≤Pd≤0.25%
274 | SB338Gr12 |  | 非合金钛 Unalloyed titanium with 0.2%≤Mo≤0.4%;0.6%≤Ni≤0.9%
275 | SB861Gr2 |  | 非合金钛 Unalloyed titanium,standard oxygen
275 | SB8612
276 | SB861Gr7 |  | 非合金钛 Unalloyed titanium,normal oxygen,with 0.12%≤Pd≤0.25%
277 | SB862Gr2 |  | 非合金钛 Unalloyed titanium,standard oxygen
278 | SB163N06600
279 | B622N06022
279 | SB622N06022
279 | SB622C22
280 | SB626N10276CL3
277 | SB8622 |  | 非合金钛 Unalloyed titanium,standard oxygen
316 | B674N08904
281 | SB523R60702 |  | 非合金化锆 Unalloyed zirconium with Zr + Hf≤99.2% & Hf≤4.5%
282 | SB658R60702 |  | 非合金化锆 Unalloyed zirconium with Zr + Hf≤99.2% & Hf≤4.5%
283 | B521R05200 |  | 钽及钽合金 Tantalum & Tantalum alloy with Mo≤0.02%;W≤0.05%;Ti≤0.01%;Nb≤0.10%;Ni≤0.01%
284 | B36598
285 | SB861Ti2
286 | ASMESA213SA213M10TP321
287 | SB523702
288 | SB523ZR702
289 | SB550702
290 | SB658702
291 | ASMESA2132010EDA11TP312
292 | SB619N10276
293 | SB619N06022
294 | SB165N04400 | 420 | 镍铜合金Nickel-Copper alloy (Ni-Cu) Ni≥63.0%，28.0%≤Cu≤34.0%
295 | GB245112009S22253
295 | S22253
295 | GB245112009S22253
310 | SB3382
311 | GBT149762002S31603
312 | S22053
313 | SA234WPB
314 | ASMESA179M
315 | GB132962013S31603
330 | SA334Gr6
331 | SA333Gr6N
332 | SA334Gr6N
350 | S30403
350 | GBT470162012S30403
351 | GB132962013S30403
370 | SA403WP316L
371 | SA403WP304L-S
373 | SA403WP316L Class S
401 | STPG |  | JIS标准结构钢 Structural steel
412 | ASTMSA335P11
420 | Ti2
421 | TP410S
422 | TP304
435 | SA179SA179M2013ED
440 | SB75
440 | SB75C12000
441 | SB167UNSN06600
550 | S31703
551 | GB132962013S31703
552 | GBT149762012S31703
600 | GBCARBONSTEELPIPE
601 | ASMECARBONSTEELPIPE
602 | GBSTAINLESSSTEELPIPE
603 | ASMESTAINLESSSTEELPIPE
604 | COPPER
605 | PFA
700 | SA790S32205

## 圆钢
圆钢
标准编号 | 标准名称 | 材料编号 | 材料说明
100 | GB7022004Q235A
101 | GBT69920 |  | 最低上屈服强度 ReH≤275MPa 的碳钢 C.S. Min. Yield Strength ReH≦275MPa
101 | 20 |  | 最低上屈服强度 ReH≤275MPa 的碳钢 C.S. Min. Yield Strength ReH≦275MPa
102 | GBT69935 |  | 最低屈服强度 275MPa＜ReH≤360MPa 的碳钢 C.S. Yield Strength 275 MPa＜ReH≤360MPa
102 | 35# |  | 最低屈服强度 275MPa＜ReH≤360MPa 的碳钢 C.S. Yield Strength 275 MPa＜ReH≤360MPa
103 | GBT69945 |  | 最低屈服强度 275MPa＜ReH≤360MPa 的碳钢 C.S. Yield Strength 275 MPa＜ReH≤360MPa
103 | 45 |  | 最低屈服强度 275MPa＜ReH≤360MPa 的碳钢 C.S. Yield Strength 275 MPa＜ReH≤360MPa
104 | 28 |  | 最低上屈服强度 ReH≤275MPa 的碳钢 C.S. Min. Yield Strength ReH≦275MPa
105 | GBT700Q235B |  | 最低上屈服强度 ReH≤275MPa 的碳钢 C.S. Min. Yield Strength ReH≦275MPa
105 | GBT7022008Q235B
105 | Q235B
105 | Q235
106 | GBT1591Q345A |  | 最低屈服强度 275MPa＜ReH≤360MPa 的碳钢 C.S. Yield Strength 275 MPa＜ReH≤360MPa
107 | GBT1591Q345B |  | 最低屈服强度 275MPa＜ReH≤360MPa 的碳钢 C.S. Yield Strength 275 MPa＜ReH≤360MPa
107 | Q345B |  | 最低屈服强度 275MPa＜ReH≤360MPa 的碳钢 C.S. Yield Strength 275 MPa＜ReH≤360MPa
108 | A3 |  | 最低上屈服强度 ReH≤275MPa 的碳钢 C.S. Min. Yield Strength ReH≦275MPa
109 | Q235A |  | 最低上屈服强度 ReH≤275MPa 的碳钢 C.S. Min. Yield Strength ReH≦275MPa
109 | GBT700Q235A |  | 最低上屈服强度 ReH≤275MPa 的碳钢 C.S. Min. Yield Strength ReH≦275MPa
110 | 30
112 | 16Mn |  | 锰钢，Mn steels with 0.12%≤C≤0.20%;1.20%≤Mn≤1.60%;Ni≤0.30%;Cr≤0.30%;Cu≤0.20%
113 | 35CrMoA |  | 铬-锰钢，Cr-Mn steels with 0.40%≤Mn≤0.70%；0.80%≤Cr≤1.10%；Ni≤0.03%;Cu≤0.03%；0.15%≤Mo≤0.25%
114 | 40Cr |  | 铬-锰钢，Cr-Mn steels with 0.50%≤Mn≤0.80%；0.80%≤Cr≤1.10%；Ni≤0.03%;Cu≤0.03%
115 | 40CrMo |  | 铬-锰钢，Cr-Mn steels with 0.40%≤Mn≤0.70%；1.00%≤Cr≤1.50%；Ni≤0.03%;Cu≤0.03%；0.50%≤Mo≤0.80%
116 | 35GrM0A
117 | 40Gr
118 | 15CrMo
121 | GBT122006Cr19Ni10 |  | 奥氏体型不锈钢，Austenitic S.S. with C≤0.08%;Si≤1.00%;Mn≤2.00%;8.00%≤Ni≤11.00%;18.00%≤Cr≤20.00%
121 | 06Cr19Ni10 |  | 奥氏体型不锈钢，Austenitic S.S. with C≤0.08%;Si≤1.00%;Mn≤2.00%;8.00%≤Ni≤11.00%;18.00%≤Cr≤20.00%
122 | GBT1220022Cr19Ni10 |  | 奥氏体型不锈钢，Austenitic S.S. with C≤0.03%;Si≤1.00%;Mn≤2.00%;8.00%≤Ni≤12.00%;18.00%≤Cr≤20.00%
122 | 022Cr19Ni10 |  | 奥氏体型不锈钢，Austenitic S.S. with C≤0.03%;Si≤1.00%;Mn≤2.00%;8.00%≤Ni≤12.00%;18.00%≤Cr≤20.00%
123 | GBT122006Cr17Ni12Mo2 |  | 奥氏体型不锈钢，Austenitic S.S. with C≤0.08%;Si≤1.00%;Mn≤2.00%;10.00%≤Ni≤14.00%;16.00%≤Cr≤18.00%;2%≤Mo≤3%
123 | 06Cr17Ni12Mo2 |  | 奥氏体型不锈钢，Austenitic S.S. with C≤0.08%;Si≤1.00%;Mn≤2.00%;10.00%≤Ni≤14.00%;16.00%≤Cr≤18.00%;2%≤Mo≤3%
124 | GBT1220022Cr17Ni12Mo2 |  | 奥氏体型不锈钢，Austenitic S.S. with C≤0.03%;Si≤1.00%;Mn≤2.00%;10.00%≤Ni≤14.00%;16.00%≤Cr≤18.00%;2%≤Mo≤3%
125 | 0Cr18Ni9
126 | 0Cr18Ni950
127 | 0Cr18Ni96
128 | 00Cr19Ni10 |  | 奥氏体型钢，Austenitic S. with C 0.03%;Si 0.75%;Mn 2.00%;P 0.045%;S 0.030%;8.00%≤Ni≤12.00%;18.00%≤Cr≤20.00% ;N 0.10%
129 | X2CrNi189
130 | T150082008NS112800H
131 | 05Cr17Ni14Cu4Nb
132 | 00Cr17Ni14Mo2
133 | GBT06Cr17Ni12Mo2
134 | 06Cr18Ni11Ti
135 | 022Cr17Ni12Mo2
136 | S30408
137 | S30403
138 | S31668
201 | SA36 |  | 最低上屈服强度ReH≤275MPa的碳素结构钢，C.S. Min. Yield Strength ReH≦275MPa ，with C≤0.29%;Cu≥0.20%
202 | SA516Gr70 |  | 最低上屈服强度 ReH≤275MPa 的碳钢 C.S. Min. Yield Strength ReH≦275MPa
203 | SA193GrB7
204 | A307B
205 | S275JR
221 | SA276304 |  | 奥氏体型不锈钢 Austenitic S.S. with C 0.080%;18.0%≤Cr≤20.0%;8.00%≤Ni≤10.50%;N 0.10%
222 | SA276304L |  | 奥氏体型不锈钢 Austenitic S.S. with C 0.035%;18.0%≤Cr≤20.0%;8.00%≤Ni≤12.00%;N 0.10%
223 | SA276316 |  | 奥氏体型不锈钢 Austenitic S.S. with C 0.080%;16.0%≤Cr≤18.0%;10.00%≤Ni≤14.00%;2.00%≤Mo≤3.00%;N 0.10%
224 | SA276316L |  | 奥氏体型不锈钢 Austenitic S.S. with C 0.030%;16.0%≤Cr≤18.0%;10.00%≤Ni≤14.00%;2.00%≤Mo≤3.00%;N 0.10%
224 | A276316L
224 | ASTMA276316L
225 | SA479304 |  | 奥氏体型不锈钢 Austenitic S.S. with C 0.080%;18.0%≤Cr≤20.0%;8.00%≤Ni≤10.50%
226 | SA479304L |  | 奥氏体型不锈钢 Austenitic S.S. with C 0.020%;18.0%≤Cr≤20.0%;8.00%≤Ni≤12.00%
227 | SA479316 |  | 奥氏体型不锈钢 Austenitic S.S. with C 0.080%;16.0%≤Cr≤18.0%;10.00%≤Ni≤14.00%;2.00%≤Mo≤3.00%
228 | SA479316L |  | 奥氏体型不锈钢 Austenitic S.S. with C 0.030%;16.0%≤Cr≤18.0%;10.00%≤Ni≤14.00%;2.00%≤Mo≤3.00%
229 | SA479S31803 |  | 奥氏体/铁素体型不锈钢，Austenitic/Ferrite S.S. with C≤0.03%; 21.0%≤Cr≤23.0%; 4.50%≤Ni≤6.50%;2.50%≤Mo≤3.50%;0.08%≤N≤0.20%
230 | SA276S31803 |  | 奥氏体-铁素体型不锈钢，Austenitic-Ferrite S.S. with C 0.030%;21.0%≤Cr≤23.0%;4.50%≤Ni≤6.50%;2.50%≤Mo≤3.50%;0.08%≤N≤0.20%
231 | SA479S32750 |  | 奥氏体-铁素体型不锈钢，Austenitic-Ferrite S.S. with C 0.030%;24.0%≤Cr≤26.0%;6.00%≤Ni≤8.00%;3.00%≤Mo≤5.00%;0.24%≤N≤0.32%;Cu 0.50%
232 | SA276321 |  | 奥氏体-铁素体型不锈钢，Austenitic-Ferrite S.S. with C 0.080%;17.0%≤Cr≤19.0%;9.00%≤Ni≤12.00%;Ti=5(C+N)-0.70%
233 | SA276316Ti |  | 奥氏体-铁素体型不锈钢，Austenitic-Ferrite S.S. with C 0.080%;16.0%≤Cr≤18.0%;10.00%≤Ni≤14.00%;5(C%+N%)≤Ti≤0.70%
234 | 321
235 | 317L
236 | 310S
237 | SA479321
238 | S30403 |  | 奥氏体型不锈钢，Austenitic S.S. with C 0.03%;Si 0.75%;Mn 2.00%;P 0.035%;S 0.02%;8.00%≤Ni≤12.00%;18.00%≤Cr≤20.00%
239 | SA276317L
240 | ASTMB574C276
241 | SA276
242 | SA182F316L
243 | SA3AISI316L
244 | S31603 |  | 奥氏体型钢，Austenitic S. with C 0.08%;Si 0.75%;Mn 2.00%;P 0.045%;S 0.030%;10.00%≤Ni≤14.0%;16.00%≤Cr≤18.00%;2.00%≤Mo≤3.00%;N 0.10%
245 | GBT12202007S30408
246 | SA279304L
247 | SA276S30815
248 | SA182F304L
249 | 304 |  | 奥氏体型不锈钢 Austenitic S.S. with C 0.080%;18.0%≤Cr≤20.0%;8.00%≤Ni≤10.50%;N 0.10%
250 | 304SS |  | 奥氏体型不锈钢 Austenitic S.S. with C 0.080%;18.0%≤Cr≤20.0%;8.00%≤Ni≤10.50%;N 0.10%
251 | 304L |  | 奥氏体型不锈钢 Austenitic S.S. with C 0.080%;18.0%≤Cr≤20.0%;8.00%≤Ni≤10.50%;N 0.10%
252 | 316L |  | 奥氏体型不锈钢 Austenitic S.S. with C 0.080%;16.0%≤Cr≤18.0%;10.00%≤Ni≤14.00%;2.00%≤Mo≤3.00%;N 0.10%
253 | GBT12202007316L
254 | S22253
255 | S22053
281 | SB550R60702 |  | 非合金化锆 Unalloyed zirconium with Zr + Hf≤99.2% & Hf≤4.5%
282 | SB550R60705 |  | 锆-铌 Zirconium-niobnium alloy with Zr + Hf≤95.5% & Hf≤4.5%
283 | B365R05200 |  | 钽及钽合金 Tantalum & Tantalum alloy with Mo≤0.02%;W≤0.05%;Ti≤0.01%;Nb≤0.10%;Ni≤0.01%
284 | SB550702
285 | SB550705
286 | SB348Gr2
287 | SB160N02200
288 | Alloy28
289 | SB366N10276
290 | SB574C22
290 | SB574N06022
300 | SB649UNSN08904
310 | SB425N08825 |  | 镍和镍合金，Nickel & Nickel alloy with Ni≥99.0%
311 | HastelloyC276
312 | C276
313 | SB-166 N06600
330 | 932
340 | Brass |  | 黄铜
341 | QSn444
342 | POLYETHYLENE |  | 聚乙烯
360 | EN10088-31430711
361 | ASTMA335 P
380 | GBT470102010S31703
381 | GBT12202007S31703
382 | GBT470102010S31603
383 | GBT12202007S31603
384 | S31703
410 | EN1008831430711
411 | ASTMA335P
412 | NS312
600 | PTFE

## 型钢
型钢
标准编号 | 标准名称 | 材料编号 | 材料说明
101 | Q235A |  | 最低上屈服强度 ReH≤275MPa 的碳钢 C.S. Min. Yield Strength ReH≦275MPa
101 | GBT7071988Q235A
102 | Q235B |  | 最低上屈服强度 ReH≤275MPa 的碳钢 C.S. Min. Yield Strength ReH≦275MPa
102 | GBT32742007Q235B
103 | Q345A |  | 最低屈服强度 275MPa＜ReH≤360MPa 的碳钢 C.S. Yield Strength 275 MPa＜ReH≤360MPa
104 | Q345B |  | 最低屈服强度 275MPa＜ReH≤360MPa 的碳钢 C.S. Yield Strength 275 MPa＜ReH≤360MPa
105 | A3 |  | 最低上屈服强度 ReH≤275MPa 的碳钢 C.S. Min. Yield Strength ReH≦275MPa
106 | SA516Gr70 |  | 最低上屈服强度 ReH≤275MPa 的碳钢 C.S. Min. Yield Strength ReH≦275MPa
107 | SA51670
107 | Q345
108 | Q345D |  | 最低屈服强度 275MPa＜ReH≤360MPa 的碳钢 C.S. Yield Strength 275 MPa＜ReH≤360MPa
109 | SA516Gr60
110 | Q245R
111 | S275JR
121 | 0Cr18Ni9 |  | 奥氏体型不锈钢，Austenitic S.S. with C≤0.07%;Si≤1.00%;Mn≤2.00%;8.00%≤Ni≤11.00%;17.00%≤Cr≤19.00%
122 | 022Cr17Ni12Mo2
123 | S31603 |  | 奥氏体型不锈钢，Austenitic S.S. with C 0.03%;Si 0.75%;Mn 2.00%;P 0.035%;S 0.020%;10.00%≤Ni≤14.0%;16.00%≤Cr≤18.00%;2.00%≤Mo≤3.00%;N 0.10%
124 | 00Cr17Ni14Mo2
125 | X2CrNi189
126 | 06Cr19Ni10
201 | SA36 |  | 最低上屈服强度ReH≤275MPa的碳素结构钢，C.S. Min. Yield Strength ReH≦275MPa ，with C≤0.29%;Cu≥0.20%
220 | SA240304L |  | 奥氏体型不锈钢 Austenitic S.S. 18%.0≤Cr≤20.0%
220 | SA240304 |  | 奥氏体型不锈钢 Austenitic S.S. 18%.0≤Cr≤20.0%
221 | SA276304 |  | 奥氏体型不锈钢 Austenitic S.S. with C 0.080%;18.0%≤Cr≤20.0%;8.00%≤Ni≤10.50%;N 0.10%
222 | SA276304L |  | 奥氏体型不锈钢 Austenitic S.S. with C 0.035%;18.0%≤Cr≤20.0%;8.00%≤Ni≤12.00%;N 0.10%
223 | SA276316 |  | 奥氏体型不锈钢 Austenitic S.S. with C 0.080%;16.0%≤Cr≤18.0%;10.00%≤Ni≤14.00%;2.00%≤Mo≤3.00%;N 0.10%
224 | SA276316L |  | 奥氏体型不锈钢 Austenitic S.S. with C 0.030%;16.0%≤Cr≤18.0%;10.00%≤Ni≤14.00%;2.00%≤Mo≤3.00%;N 0.10%
225 | SA479304 |  | 奥氏体型不锈钢 Austenitic S.S. with C 0.080%;18.0%≤Cr≤20.0%;8.00%≤Ni≤10.50%
226 | SA479304L |  | 奥氏体型不锈钢 Austenitic S.S. with C 0.020%;18.0%≤Cr≤20.0%;8.00%≤Ni≤12.00%
227 | SA479316 |  | 奥氏体型不锈钢 Austenitic S.S. with C 0.080%;16.0%≤Cr≤18.0%;10.00%≤Ni≤14.00%;2.00%≤Mo≤3.00%
228 | SA479316L |  | 奥氏体型不锈钢 Austenitic S.S. with C 0.030%;16.0%≤Cr≤18.0%;10.00%≤Ni≤14.00%;2.00%≤Mo≤3.00%
228 | A479316L
229 | 304L |  | 奥氏体型不锈钢 Austenitic S.S. 18%.0≤Cr≤20.0%
230 | SA240316L |  | 奥氏体型不锈钢 Austenitic S.S. with C 0.030%;16.0%≤Cr≤18.0%;10.00%≤Ni≤14.00%;2.00%≤Mo≤3.00%;N 0.10%
231 | ASTMA554316L
232 | ASTMA479316L
233 | 316L |  | 奥氏体型不锈钢 Austenitic S.S. with C 0.030%;16.0%≤Cr≤18.0%;10.00%≤Ni≤14.00%;2.00%≤Mo≤3.00%;N 0.10%
234 | 304
235 | S30408
236 | S30403
237 | SA554316L
238 | SA240M304L
265 | SA283GrC |  | 中低强度碳素钢
276 | GB245112009S22253
280 | NBT47008201016MnII
300 | GB245112009S30408 |  | 奥氏体型不锈钢，Austenitic S.S. with C 0.08%;Si 0.75%;Mn 2.00%;P 0.035%;S 0.020%;8.00%≤Ni≤10.50%;18.00%≤Cr≤20.00% ;N 0.10%
301 | GB978788SA36
302 | S31703
320 | SA240MGr316L
340 | 304SS

## BOM信息
PL70400N00300 | 9.0824 | 板材 t=3mm | PFA
编号生成结束 | 数量统计结束 | 描述1生成结束 | 描述2生成结束

## RO信息
PL70400N00300 | 54.4944
编号生成结束 | 数量统计结束

## 可以查询的老物料号
可以查询的老物料号 |  |  | 可以查询的老物料号
序号 | 物料分类 | 材料编号 | 序号 | 物料分类 | 材料编号
1 | PL-板材 Plate | PL10203N00400 | 1 | 标准垫片（GRE&FPE） | GSK-NOA-D300-P40915
2 | TS-无缝换热管 Seamless Tube | TS11701N025000200 | 2 | 非标准垫片 | GSK-NOA-06920-05520-040
3 | TW-焊接换热管 Welded Tube | TW22102N050800100 | 3 | 编制密封带（盘根） | BAR-PFE-10-10
4 | PS-无缝管件 Seamless Pipe | PS22102N045000350 | 4 | O型圈 | OTP-EPM-D04310-100
5 | PW-焊接管件 Welded Pipe | PW37202N033400338 | 5 | GRE封头 | HDR-XBS-D400/200-P442585
6 | FGP-锻件外购 forging | FGP130425.V1-1 | 6 | 石墨环 | GR-RI-2890-0130-0078-0040
7 | FGM-锻件半成品 forging | FGM140098.2CNA-9 | 7 | 石墨块 | GR-BLO-2890-0333X029X016
8 | FLP-法兰/法兰盖外购 flange/blind flange | FLP140098.2CNA-2 | 8 | 石墨棒 | GR-RO-2890-D06020×04820
9 | FLM-法兰/法兰盖半成品 flange/blind flange | FLM130469.12-1 | 9 | 石墨管 | GR-TUB-25-16/0900-IMP
10 | EJP-膨胀节外购 expansion joint | EJP130369.5 | 10 | 石墨换热块 | GR-HX-BLOC-310S-XTH
11 | EJM-膨胀节半成品 expansion joint |  | 11 | 法兰
12 | FHP-成形封头外购 formed head | FHP130425.1-1/15-2 | 12 | 异径管
13 | GFP-垫片/紧固件外购 gasket/fastener | GFP140098.2CNA-D-6 | 13 | 弯头 | ELB-PLS-90D-025
14 | PFP-管件外购 pipe fittings | PFP140098.1CN-2 | 14 | 等径三通 | TEQ-STL-DN040
15 | WIP-小五金外购 wires | WIP130425.8-3 | 15 | 异径三通 | FIT-RTE-ASM-DN2/1
16 | OOP-其他外购零部件 other outsourcing parts | OOP140126.81-1 | 16 | PTFE衬里弯头 | ELEL0259D002-ASU
17 | RO-圆钢 Bar steel | RO23402N036 | 17 | PTFE衬里等径三通 | TWED100001-AFU
18 | HA-角钢 Angle steel | HA30202N063080063080 | 18 | PTFE衬里异径三通 | TWRD040025001-AFU
19 | HF-扁钢 Flat steel | HF10603N045030 | 19 | PTFE衬里仪表三通 | TWIU400025003-AYU
20 | HC-槽钢 Channel steel | HC109145-63-40-4.8 | 20 | PTFE膜片 | MEM-V216-DN100-3W-B
21 | HS-方钢 Square steel | HS23002N040025040025 | 21 | PTFE膨胀节 | BLW-G207-DN040-5W-B-U
22 | HH-H 型钢 H- steel | HH101150-150-7-10 | 22 | 弹簧 | SPG-P41802-D90/36
23 | HI-I 型钢 I- steel | HI102016 | 23 | 石英管 | TUB-QTZ-42762
24 | HP-矩形管 Rectangle steelpipe | HP22902N040032060 | 24 | PTFE管子 | 24VB-150-3PCL
25 | 盘焊丝 | WM1S9512 | 28 | STD-石墨标准钢件图 | STD-PNC600-10
26 | 直焊丝 | WT2T8016 |  |  | STD-PNC600-11-1P
27 | 焊条 | WS4S5120 |  |  | STD-PNC600-11-5P
|  |  | 29 | 补偿器 | COM-G283-DN100-B-U
|  |  | 30 | 硬碳套 | AMO-51-38/50
|  |  | 31 | 焊剂 | WF101
|  |  | 32 | 碳纤维布 | RGL
|  |  | 33 | 分布器石墨块 | GR-BLOC-XC+-P54006
|  |  | 34 | 冲击记录仪Impact Recorder | IR
|  |  | 35 | 碳纤维带 | CF-035
|  |  | 36 | 树脂 | RSN-P2102-RESIN
|  |  | 37 | 次磷酸 | CHM-ACD-HYPOPHOSPHOROUS
|  |  | 38 | 螺柱、螺栓、拉杆、螺母、垫圈 | ST0309N08UM20X145-C
|  |  | 39 | 弹簧盒 | SB-P51101
|  |  | 40 | 弹簧垫圈 | SW-P51102
|  |  | 41 | 堵头 | PG-01-01-1-1/4
|  |  | 42 | 铆钉 | RIVET-01-025-10
|  |  | 43 | AN石墨粉 | NRP-AN--GRAPHITE-POWDER
|  |  | 44 | 石墨管口
|  |  | 46 | PTFE异径管 | REEC080065002-EFU
|  |  | 47 | PTFE管子 | 24GB-150-3PCL
|  |  | 48 | 方形石墨换热块
|  |  | 49 | 方封头
|  |  | 50 | 方管口